## Hoja 1
NID040 | m² | Impermeabilización de jardinera. Sistema "REVESTECH".
Impermeabilización de jardinera. Sistema "REVESTECH", formado por membrana impermeabilizante flexible tipo EVAC, Dry80 30 "REVESTECH", compuesta de una doble hoja de poliolefina termoplástica con acetato de vinil etileno, con ambas caras revestidas de fibras de poliéster no tejidas, de 0,8 mm de espesor y 625 g/m², fijada al soporte con adhesivo cementoso mejorado, deformable y tixotrópico, C2 TE S1, extendido con llana dentada, preparada para recibir el revestimiento. Incluso sellado de juntas con adhesivo Seal Plus y complementos de refuerzo en tratamiento de puntos singulares mediante el uso de piezas especiales "REVESTECH" para la resolución de ángulos internos Dry80 Cornerin. El precio no incluye el revestimiento.
Ítem |  | Unidad | Descripción | Cantidad | Costo unitario | Precio parcial
1 |  |  | Materiales
mt09mcm060a |  | kg | Adhesivo cementoso mejorado, C2 TE S1, deformable, con deslizamiento reducido y tiempo abierto ampliado, color gris, a base de cemento, agregados de granulometría fina, resinas sintéticas y aditivos especiales, con propiedades tixotrópicas y de endurecimiento sin retracción. | 0.6 | 24.87 | 14.92
mt15rev010F |  | m² | Membrana impermeabilizante flexible tipo EVAC, Dry80 30 "REVESTECH", compuesta de una doble hoja de poliolefina termoplástica con acetato de vinil etileno, con ambas caras revestidas de fibras de poliéster no tejidas, de 0,8 mm de espesor y 625 g/m², suministrada en rollos de 1,5 m de ancho y 30 m de longitud. | 1.1 | 821.01 | 903.11
mt15rev170c |  | kg | Adhesivo a base de poliuretano, Seal Plus "REVESTECH", color marrón, para el sellado de juntas. | 0.04 | 1038.49 | 41.54
mt15rev055b |  | Ud | Complemento para refuerzo de puntos singulares en tratamientos impermeabilizantes mediante piezas para la resolución de ángulos internos, Dry80 Cornerin "REVESTECH". | 0.02 | 532.77 | 10.66
|  |  |  | Subtotal materiales: |  | 970.23
2 |  |  | Mano de obra
mo029 |  | h | Oficial aplicador de membranas impermeabilizantes preelaboradas. | 0.134 | 363.15 | 48.66
mo067 |  | h | Medio oficial aplicador de membranas impermeabilizantes preelaboradas. | 0.134 | 252.15 | 33.79
|  |  |  | Subtotal mano de obra: |  | 82.45
3 |  |  | Herramientas
|  | % | Herramientas | 2 | 1052.68 | 21.05
Coste de mantenimiento decenal: $u 42,95 en los primeros 10 años. |  |  |  | Costos directos (1+2+3): |  | 1073.73