## Hoja 1
RSG015 | m² | Sistema "BUTECH" de solado de baldosas cerámicas.
Solado de baldosas cerámicas de gres esmaltado, de 25x25 cm, 8 €/m², capacidad de absorción de agua 3%<=E<6%, resistencia al deslizamiento muy baja, colocadas, recibidas y rejuntadas según el sistema AIN de "BUTECH".
Ítem |  |  | Unidad | Descripción | Cantidad | Costo unitario | Precio parcial
1 |  |  |  | Materiales
mt16sab010a |  |  | m² | Lámina fonoaislante multicapa Fonopac "BUTECH" de 2,5 mm de espesor, constituida por una lámina de caucho sintético EPDM de 1 kg/m² adherida a una lámina de polietileno reticulado de alta densidad de 2 mm de espesor. | 1.05 | 305.4 | 320.67
mt16sab020 |  |  | m | Cinta autoadhesiva para sellado de solapes en láminas de aislamiento acústico Cintex de "BUTECH". | 2 | 23.88 | 47.76
mt09mrb010a |  |  | kg | Ligante hidráulico de endurecimiento rápido Fast-cem, "BUTECH", utilizado en soleras de 3 a 8 cm de espesor para amasar junto con agregados de granulometría 0-8 mm. | 7.5 | 18.26 | 136.95
mt01arp040a |  |  | m³ | Arena caliza seleccionada de machaqueo, color, de 0 a 5 mm de diámetro. | 0.032 | 737.84 | 23.61
mt09mcb010c |  |  | kg | Adhesivo cementoso mejorado, C2 TE, con deslizamiento reducido y tiempo abierto ampliado, Flexitec Gris n "BUTECH", para la colocación en capa fina de piso cerámico, a base de cementos de alta resistencia y aditivos específicos, con propiedades tixotrópicas. | 4 | 46.62 | 186.48
mt18bde020bf800 |  |  | m² | Baldosa cerámica de gres esmaltado, 25x25 cm, $u 8,00/m², capacidad de absorción de agua 3%<=E<6%. | 1.05 | 370.78 | 389.32
mt09mcb020a |  |  | kg | Mortero de juntas cementoso Colorstuk 0-4 "BUTECH", tipo CG2, color Manhattan, para juntas de hasta 4 mm, a base de cementos de alta resistencia, agregados seleccionados, pigmentos y aditivos específicos, para todo tipo de piezas cerámicas y piedras naturales. | 0.061 | 92.69 | 5.65
mt09mcb030a |  |  | kg | Aditivo de látex Cl-stuk, "BUTECH", para incrementar la resistencia mecánica y la flexibilidad y disminuir la absorción de agua de morteros de rejuntado. | 0.35 | 45.22 | 15.83
[5 empty] | Subtotal materiales: |  | 1126.27
2 |  |  |  | Mano de obra
mo023 |  |  | h | Oficial colocador de pisos. | 0.446 | 333.41 | 148.7
mo061 |  |  | h | Medio oficial colocador de pisos. | 0.223 | 231.54 | 51.63
[5 empty] | Subtotal mano de obra: |  | 200.33
3 |  |  |  | Herramientas
|  |  | % | Herramientas | 2 | 1326.6 | 26.53
Coste de mantenimiento decenal: $u 230,03 en los primeros 10 años. |  |  |  |  | Costos directos (1+2+3): |  | 1353.13