## Hoja 1
NAF020 | m² |  | Aislamiento térmico por el interior de la hoja exterior, en fachada de doble hoja de mampostería para revestir.
Aislamiento térmico por el interior de la hoja exterior, en fachada de doble hoja de mampostería para revestir, con panel flexible de lana de vidrio, revestido por una de sus caras con un complejo de papel kraft con polietileno que actúa como barrera de vapor, de 50 mm de espesor, resistencia térmica 1,25 m²K/W, conductividad térmica 0,04 W/(mK). Colocación en obra: a tope, con pelladas de adhesivo cementoso. Incluso cinta autoadhesiva para sellado de juntas.
Ítem |  | Unidad |  | Descripción | Cantidad | Costo unitario | Precio parcial
1 |  |  |  | Materiales
mt16aaa040b |  | kg |  | Adhesivo cementoso para fijación de paneles aislantes, en paramentos verticales. | 1 | 26.18 | 26.18
mt16lva020o |  | m² |  | Panel flexible de lana de vidrio, revestido por una de sus caras con un complejo de papel kraft con polietileno que actúa como barrera de vapor, de 50 mm de espesor, resistencia térmica 1,25 m²K/W, conductividad térmica 0,04 W/(mK), Euroclase F de reacción al fuego, capacidad de absorción de agua a corto plazo <=1 kg/m² y factor de resistencia a la difusión del vapor de agua 1. | 1.05 | 205.98 | 216.28
mt16aaa030 |  | m |  | Cinta autoadhesiva para sellado de juntas. | 0.44 | 17.45 | 7.68
[5 empty] | Subtotal materiales: |  | 250.14
2 |  |  |  | Mano de obra
mo054 |  | h |  | Oficial instalador de aislantes. | 0.121 | 373.16 | 45.15
mo101 |  | h |  | Medio oficial instalador de aislantes. | 0.121 | 252.15 | 30.51
[5 empty] | Subtotal mano de obra: |  | 75.66
3 |  |  |  | Herramientas
|  | % |  | Herramientas | 2 | 325.8 | 6.52
Coste de mantenimiento decenal: $u 6,65 en los primeros 10 años. |  |  |  |  | Costos directos (1+2+3): |  | 332.32