## Hoja 1
NAK020 | m² |  | Aislamiento térmico vertical de soleras en contacto con el terreno, con poliestireno extruido.
Aislamiento térmico vertical de soleras en contacto con el terreno, formado por panel rígido de poliestireno extruido, de superficie lisa y mecanizado lateral a media madera, de 60 mm de espesor, resistencia a compresión >= 300 kPa, resistencia térmica 1,75 m²K/W, conductividad térmica 0,034 W/(mK), colocado en el perímetro de la solera, cubierto con un film de polietileno de 0,2 mm de espesor, preparado para recibir una solera de hormigón (no incluida en este precio).
Ítem |  | Unidad |  | Descripción | Cantidad | Costo unitario | Precio parcial
1 |  |  |  | Materiales
mt16pxa010ad |  | m² |  | Panel rígido de poliestireno extruido, de superficie lisa y mecanizado lateral a media madera, de 60 mm de espesor, resistencia a compresión >= 300 kPa, resistencia térmica 1,75 m²K/W, conductividad térmica 0,034 W/(mK), Euroclase E de reacción al fuego, con código de designación XPS-EN 13164-T1-CS(10/4)300-DLT(2)5-DS(TH)-WL(T)0,7--FT2. | 1.1 | 269.3 | 296.23
mt16png010d |  | m² |  | Film de polietileno de 0,2 mm de espesor y 184 g/m² de masa superficial. | 1.1 | 14.98 | 16.48
mt16aaa030 |  | m |  | Cinta autoadhesiva para sellado de juntas. | 0.4 | 12.15 | 4.86
[5 empty] | Subtotal materiales: |  | 317.57
2 |  |  |  | Mano de obra
mo054 |  | h |  | Oficial instalador de aislantes. | 0.203 | 256.73 | 52.12
mo101 |  | h |  | Medio oficial instalador de aislantes. | 0.203 | 170.07 | 34.52
[5 empty] | Subtotal mano de obra: |  | 86.64
3 |  |  |  | Herramientas
|  | % |  | Herramientas | 2 | 404.21 | 8.08
[5 empty] | Costos directos (1+2+3): |  | 412.29