## Hoja 1
MDB005 | m² |  | Piso deportivo de césped sintético.
Piso deportivo para campo de hockey, formado por césped sintético, compuesto de mechones rectos monofilamento de 5/8" bicolor con forma de diamante, de fibra 100% polietileno resistente a los rayos UV, 12000 decitex, 400 micras de espesor, 6 hilos por mechón, tejidos sobre base de polipropileno reforzada con una capa de fieltro, con termofijado y sellado con látex, de 60 mm de altura de pelo, 62 mm de altura total de moquette, 2886 g/m² y 8190 mechones/m², con líneas de juego de césped sintético, color blanco, banda de unión de geotextil de polipropileno, de 300 mm de ancho y adhesivo de poliuretano bicomponente, lastrado con 20 kg/m² de agregado silíceo, de granulometría comprendida entre 0,4 y 0,8 mm y 12 kg/m² de granza de caucho, de entre 0,8 y 2,5 mm. El precio no incluye la superficie base.
Ítem |  | Unidad |  | Descripción | Cantidad | Costo unitario | Precio parcial
1 |  |  |  | Materiales
mt47cit280f |  | m² |  | Césped sintético, compuesto de mechones rectos monofilamento de 5/8" bicolor con forma de diamante, de fibra 100% polietileno resistente a los rayos UV, 12000 decitex, 400 micras de espesor, 6 hilos por mechón, tejidos sobre base de polipropileno reforzada con una capa de fieltro, con termofijado y sellado con látex, de 60 mm de altura de pelo, 62 mm de altura total de moquette, 2886 g/m² y 8190 mechones/m², suministrado en rollos. | 1 | 703.08 | 703.08
mt47cit285f |  | m² |  | Césped sintético, color blanco, suministrado en rollos, para líneas de juego. | 0.04 | 774.73 | 30.99
mt47cit260a |  | kg |  | Adhesivo de poliuretano bicomponente. | 0.12 | 152.21 | 18.27
mt47cit250b |  | m |  | Banda de unión de geotextil de polipropileno, de 300 mm de ancho, para canchas de fútbol de césped sintético, suministrada en rollos. | 0.48 | 45.6 | 21.89
mt47cit004a |  | kg |  | Agregado silíceo, de granulometría comprendida entre 0,4 y 0,8 mm, suministrado en sacos. | 20 | 5.14 | 102.8
mt47cit270a |  | kg |  | Granza de caucho, de entre 0,8 y 2,5 mm. | 12 | 15.43 | 185.16
[5 empty] | Subtotal materiales: |  | 1062.19
2 |  |  |  | Equipo
mq07cel010 |  | h |  | Carretilla elevadora diesel de doble tracción de 8 t. | 0.003 | 872.41 | 2.62
mq11ext020 |  | h |  | Extendedora fibriladora para césped sintético. | 0.004 | 1645.77 | 6.58
[5 empty] | Subtotal equipo: |  | 9.2
3 |  |  |  | Mano de obra
mo041 |  | h |  | Oficial albañil de construcción de obra civil. | 0.061 | 363.15 | 22.15
mo087 |  | h |  | Medio oficial albañil de construcción de obra civil. | 0.061 | 252.15 | 15.38
[5 empty] | Subtotal mano de obra: |  | 37.53
4 |  |  |  | Herramientas
|  | % |  | Herramientas | 2 | 1108.92 | 22.18
Coste de mantenimiento decenal: $u 2.397,93 en los primeros 10 años. |  |  |  |  | Costos directos (1+2+3+4): |  | 1131.1