## Hoja 1
ANS010 | m² |  | Solera de hormigón.
Solera de hormigón con adición de fibras de 10 cm de espesor, realizada con hormigón H-21, condición de exposición no agresiva, tamaño máximo del agregado 19,0 mm, ámbito de consistencia A-3, premezclado y vertido desde camión con un contenido de fibras sin función estructural, fibras de vidrio resistentes a los álcalis (AR) de 2 kg/m³, extendido y vibrado manual mediante regla vibrante, sin tratamiento de su superficie; con juntas de retracción de 5 mm de espesor, mediante corte con disco de diamante. Incluso panel de poliestireno expandido de 3 cm de espesor, para la ejecución de juntas de dilatación. El precio no incluye la base de la solera.
Ítem |  | Unidad |  | Descripción | Cantidad | Costo unitario | Precio parcial
1 |  |  |  | Materiales
mt08fic020b |  | kg |  | Fibras de vidrio resistentes a los álcalis (AR), con un contenido mínimo de zirconio del 17,1%, de 13 mm de longitud y 13,5 micras de diámetro, con 100 filamentos por hebra unidos entre sí mediante adhesivo, límite elástico 74000 N/mm², resistencia a tracción 1620 MPa, para prevenir fisuras por retracción en elementos de hormigón. | 0.2 | 268.98 | 53.8
mt10hmf081alb |  | m³ |  | Hormigón masivo H-21, condición de exposición no agresiva, tamaño máximo del agregado 19 mm, ámbito de consistencia A-3, premezclado, según CIRSOC 201 1982. | 0.105 | 7131.35 | 748.79
mt16pea020c |  | m² |  | Panel rígido de poliestireno expandido, mecanizado lateral recto, de 30 mm de espesor, resistencia térmica 0,8 m²K/W, conductividad térmica 0,036 W/(mK), para junta de dilatación. | 0.05 | 119.99 | 6
[5 empty] | Subtotal materiales: |  | 808.59
2 |  |  |  | Equipo
mq06vib020 |  | h |  | Regla vibrante de 3 m. | 0.084 | 165.09 | 13.87
mq06cor020 |  | h |  | Equipo para corte de juntas en soleras de hormigón. | 0.082 | 335.83 | 27.54
[5 empty] | Subtotal equipo: |  | 41.41
3 |  |  |  | Mano de obra
mo112 |  | h |  | Peón especializado de construcción. | 0.09 | 256.29 | 23.07
mo020 |  | h |  | Oficial albañil de construcción. | 0.067 | 377.17 | 25.27
mo113 |  | h |  | Peón de construcción. | 0.067 | 252.16 | 16.89
mo077 |  | h |  | Medio oficial albañil de construcción. | 0.033 | 261.88 | 8.64
[5 empty] | Subtotal mano de obra: |  | 73.87
4 |  |  |  | Herramientas
|  | % |  | Herramientas | 2 | 923.87 | 18.48
Coste de mantenimiento decenal: $u 65,96 en los primeros 10 años. |  |  |  |  | Costos directos (1+2+3+4): |  | 942.35