## Hoja 1
EHX010 | m² | Losa con chapa metálica como encofrado perdido.
Losa de 10 cm de altura, de encofrado perdido de chapa de acero galvanizado con forma acanalada, de 0,80 mm de espesor, 63,50 mm de altura de perfil y 316,67 mm de intereje y hormigón armado realizada con hormigón H-21, condición de exposición no agresiva, tamaño máximo del agregado 19,0 mm, ámbito de consistencia A-3, premezclado, y vertido con bomba, volumen total de hormigón 0,062 m³/m²; acero ADN 420, con una cuantía total de 6 kg/m²; y malla electrosoldada Q 55 de acero AM 500 N; apoyado todo ello sobre estructura metálica. Incluso piezas angulares para remates perimetrales y de voladizos, tornillos para fijación de las chapas, alambre de atar, separadores y agente filmógeno, para el curado de hormigones y morteros. El precio incluye el corte, doblado y armado del acero en el obrador de herrería y el montaje en el lugar definitivo de su colocación en obra, pero no incluye la estructura metálica.
Ítem |  |  | Unidad | Descripción | Cantidad | Costo unitario | Precio parcial
1 |  |  |  | Materiales
mt07pcl010ckmja |  |  | m² | Perfil de chapa de acero galvanizado con forma acanalada, de 0,8 mm de espesor, 63,5 mm de altura de perfil y 316,67 mm de intereje, 8 a 9 kg/m² y un momento de inercia de 70 a 80 cm4. | 1.05 | 959.4 | 1007.37
mt07pcl020 |  |  | m | Pieza angular de chapa de acero galvanizado, para remates perimetrales y de voladizos. | 0.04 | 847.68 | 33.91
mt07pcl030 |  |  | Ud | Tornillo autotaladrante rosca-chapa, para fijación de chapas. | 6 | 10.75 | 64.5
mt07aco020i |  |  | Ud | Separador homologado para losas. | 3 | 2.73 | 8.19
mt07aco090b |  |  | kg | Acero en barras nervuradas, ADN 420, de varios diámetros, según IRAM-IAS U 500-528. | 6.3 | 83.95 | 528.89
mt08var050 |  |  | kg | Alambre galvanizado para atar, de 1,30 mm de diámetro. | 0.099 | 46.22 | 4.58
mt07ame080bbd |  |  | m² | Malla electrosoldada Q 55 separación 250x250 mm, con alambres longitudinales de 4,2 mm de diámetro y alambres transversales de 4,2 mm de diámetro, acero AM 500 N, según IRAM-IAS U 500-06. | 1.15 | 78.61 | 90.4
mt10haf071alc |  |  | m³ | Hormigón H-21, condición de exposición no agresiva, tamaño máximo del agregado 19 mm, ámbito de consistencia A-3, premezclado, según CIRSOC 201 1982. | 0.065 | 7235.16 | 470.29
mt08cur020a |  |  | l | Agente filmógeno, para el curado de hormigones y morteros. | 0.15 | 48.12 | 7.22
[5 empty] | Subtotal materiales: |  | 2215.35
2 |  |  |  | Equipo
mq06bhe010 |  |  | h | Camión bomba estacionado en obra, para bombeo de hormigón. | 0.003 | 6009.62 | 18.03
[5 empty] | Subtotal equipo: |  | 18.03
3 |  |  |  | Mano de obra
mo047 |  |  | h | Oficial montador de estructura metálica. | 0.164 | 409.72 | 67.19
mo094 |  |  | h | Medio oficial montador de estructura metálica. | 0.328 | 284.3 | 93.25
mo043 |  |  | h | Oficial herrero. | 0.142 | 409.72 | 58.18
mo090 |  |  | h | Medio oficial herrero. | 0.134 | 284.3 | 38.1
mo045 |  |  | h | Oficial vertedor de hormigón. | 0.004 | 409.72 | 1.64
mo092 |  |  | h | Medio oficial vertedor de hormigón. | 0.018 | 284.3 | 5.12
[5 empty] | Subtotal mano de obra: |  | 263.48
4 |  |  |  | Herramientas
|  |  | % | Herramientas | 2 | 2496.86 | 49.94
Coste de mantenimiento decenal: $u 152,81 en los primeros 10 años. |  |  |  |  | Costos directos (1+2+3+4): |  | 2546.8