## Hoja 1
HFE010 | m² |  | Forrado de viga metálica, con mampostería de ladrillo cerámico.
Forrado de viga metálica, por las dos caras del alma, realizado con mampostería de ladrillo cerámico hueco sencillo, para revestir, 33x16x5 cm, con juntas de 10 mm de espesor, recibida con mortero de cemento confeccionado en obra, con 250 kg/m³ de cemento, color gris, con aditivo plastificante-aireante, dosificación 1:6, suministrado en sacos, acabado con revoque a buena vista con mortero de cemento, confeccionado en obra, con aditivo hidrófugo, dosificación 1:3, armado y reforzado con malla antiálcalis.
Ítem |  | Unidad |  | Descripción | Cantidad | Costo unitario | Precio parcial
1 |  |  |  | Materiales
mt04lvc010f |  | Ud |  | Ladrillo cerámico hueco sencillo, para revestir, 33x16x5 cm, densidad 810 kg/m³. | 18 | 11.66 | 209.88
mt08aaa010a |  | m³ |  | Agua. | 0.01 | 46 | 0.46
mt01arg005a |  | t |  | Arena de cantera, para mortero preparado en obra. | 0.03 | 602.14 | 18.06
mt08cem000g |  | kg |  | Cemento gris en sacos. | 7.917 | 8.82 | 69.83
mt08adt040 |  | kg |  | Aditivo plastificante-aireante para morteros. | 0.023 | 35.57 | 0.82
mt08adt010 |  | kg |  | Aditivo hidrófugo para impermeabilización de morteros u hormigones. | 0.135 | 36.8 | 4.97
mt09var030a |  | m² |  | Malla de fibra de vidrio tejida, con impregnación de PVC, de 10x10 mm de luz de malla, antiálcalis, de 115 a 125 g/m² y 500 µm de espesor, para armar revoques tradicionales, revoques y morteros. | 1.05 | 46.49 | 48.81
[5 empty] | Subtotal materiales: |  | 352.83
2 |  |  |  | Equipo
mq06hor010 |  | h |  | Hormigonera eléctrica con una capacidad de amasado de 160 l. | 0.016 | 107.26 | 1.72
[5 empty] | Subtotal equipo: |  | 1.72
3 |  |  |  | Mano de obra
mo020 |  | h |  | Oficial albañil de construcción. | 1.314 | 363.15 | 477.18
mo113 |  | h |  | Peón de construcción. | 1.27 | 242.79 | 308.34
[5 empty] | Subtotal mano de obra: |  | 785.52
4 |  |  |  | Herramientas
|  | % |  | Herramientas | 2 | 1140.07 | 22.8
Coste de mantenimiento decenal: $u 23,26 en los primeros 10 años. |  |  |  |  | Costos directos (1+2+3+4): |  | 1162.87