## Hoja 1
NBM031 | m² |  | Aislamiento acústico a ruido aéreo y de impacto, bajo suelos de madera sobre rastreles, con paneles de poliestireno expandido.
Aislamiento acústico a ruido aéreo y de impacto bajo suelos de madera sobre rastreles, realizado con paneles rígidos de poliestireno expandido elastificado, de superficie lisa y mecanizado lateral recto, de 40 mm de espesor, resistencia térmica 1,2 m²K/W, conductividad térmica 0,033 W/(mK), colocados bajo suelos de madera sobre rastreles; desolidarización perimetral con banda de polietileno, de 5 mm de espesor y 20 cm de ancho, densidad 20 kg/m³; y banda autoadhesiva desolidarizante, de 90 mm de ancho y de 4 mm de espesor, formada por una membrana de poliolefinas de alta resistencia y una lámina viscoelástica de alta densidad de 2 mm de espesor, adherida a las caras inferior y superior de los rastreles. Incluso cinta viscoelástica autoadhesiva, para sellado de juntas. El precio no incluye los rastreles ni el suelo de madera.
Ítem |  | Unidad |  | Descripción | Cantidad | Costo unitario | Precio parcial
1 |  |  |  | Materiales
mt16pnc030a |  | m |  | Banda de polietileno, de 5 mm de espesor y 20 cm de ancho, densidad 20 kg/m³, complemento para evitar puentes acústicos en encuentros verticales. | 1.05 | 20.32 | 21.34
mt16ptc060c |  | m |  | Banda autoadhesiva desolidarizante, de 90 mm de ancho y de 4 mm de espesor, formada por una membrana de poliolefinas de alta resistencia y una lámina viscoelástica de alta densidad de 2 mm de espesor; proporcionando una reducción del nivel global de presión de ruido de impactos de 17 dB. | 3.32 | 81.26 | 269.78
mt16pel060gmd |  | m² |  | Panel rígido de poliestireno expandido elastificado, de superficie lisa y mecanizado lateral recto, de 40 mm de espesor, resistencia térmica 1,2 m²K/W, conductividad térmica 0,033 W/(mK), Euroclase E de reacción al fuego, con código de designación EPS-EN 13163-T3-L3-W2-S5-P10-BS50-DS(N)2-SD15; proporcionando una reducción del nivel global de presión de ruido de impactos de 40 dB. | 1.05 | 565.47 | 593.74
mt16pnc010a |  | m |  | Cinta viscoelástica autoadhesiva, con autoprotección de aluminio, de 50 mm de ancho y de 1,5 mm de espesor, para sellado de juntas. | 0.1 | 46.28 | 4.63
[5 empty] | Subtotal materiales: |  | 889.49
2 |  |  |  | Mano de obra
mo054 |  | h |  | Oficial instalador de aislantes. | 0.121 | 373.16 | 45.15
mo101 |  | h |  | Medio oficial instalador de aislantes. | 0.121 | 252.15 | 30.51
[5 empty] | Subtotal mano de obra: |  | 75.66
3 |  |  |  | Herramientas
|  | % |  | Herramientas | 2 | 965.15 | 19.3
Coste de mantenimiento decenal: $u 110,36 en los primeros 10 años. |  |  |  |  | Costos directos (1+2+3): |  | 984.45