## Hoja 1
NBT030 | m² |  | Aislamiento acústico a ruido aéreo sobre cielorraso, con paneles de aglomerado de corcho expandido.
Aislamiento acústico a ruido aéreo sobre cielorraso, con panel de aglomerado de corcho expandido, de 20 mm de espesor, de 1000x500 mm, color negro, de entre 105 y 125 kg/m³ de densidad, resistencia térmica 0,5 m²K/W, conductividad térmica 0,04 W/(mK), factor de resistencia a la difusión del vapor de agua entre 7 y 14, Euroclase E de reacción al fuego, resistencia a compresión >= 100 kPa. El precio no incluye el cielorraso.
Ítem |  | Unidad |  | Descripción | Cantidad | Costo unitario | Precio parcial
1 |  |  |  | Materiales
mt16acs010ka |  | m² |  | Panel de aglomerado de corcho expandido, de 20 mm de espesor, de 1000x500 mm, color negro, de entre 105 y 125 kg/m³ de densidad, resistencia térmica 0,5 m²K/W, conductividad térmica 0,04 W/(mK), factor de resistencia a la difusión del vapor de agua entre 7 y 14, Euroclase E de reacción al fuego, resistencia a compresión >= 100 kPa. | 1.05 | 498.03 | 522.93
[5 empty] | Subtotal materiales: |  | 522.93
2 |  |  |  | Mano de obra
mo054 |  | h |  | Oficial instalador de aislantes. | 0.085 | 373.16 | 31.72
mo101 |  | h |  | Medio oficial instalador de aislantes. | 0.085 | 252.15 | 21.43
[5 empty] | Subtotal mano de obra: |  | 53.15
3 |  |  |  | Herramientas
|  | % |  | Herramientas | 2 | 576.08 | 11.52
Coste de mantenimiento decenal: $u 11,75 en los primeros 10 años. |  |  |  |  | Costos directos (1+2+3): |  | 587.6