## Hoja 1
NVL010 | m² |  | Aislamiento térmico de pisos radiantes, con paneles de fibras de madera.
Aislamiento térmico de pisos radiantes, sobre losa de panel contralaminado de madera (CLT), formado por panel aislante de capa única, de fibras de madera, de 40 mm de espesor y 1250x600 mm, de superficie lisa y mecanizado lateral recto, resistencia térmica 1,05 m²K/W, conductividad térmica 0,039 W/(mK), densidad 140 kg/m³, colocado a tope, simplemente apoyado, previa colocación de barrera de vapor con estanqueidad al aire, de polietileno, de 0,20 mm de espesor y 188 g/m², de 145 m de espesor de aire equivalente frente a la difusión de vapor de agua, permeabilidad al aire 0,03 m³/h·m² a 50 Pa, Euroclase E de reacción al fuego; preparado para recibir un sistema de piso radiante, con capa de mortero. Incluso grapas, cola para el sellado de encuentros y cinta autoadhesiva para sellado de juntas.
Ítem |  | Unidad |  | Descripción | Cantidad | Costo unitario | Precio parcial
1 |  |  |  | Materiales
mt15pdr200a |  | m² |  | Barrera de vapor con estanqueidad al aire, de polietileno, de 0,2 mm de espesor y 188 g/m², de 145 m de espesor de aire equivalente frente a la difusión de vapor de agua, permeabilidad al aire 0,03 m³/h·m² a 50 Pa, Euroclase E de reacción al fuego, rango de temperatura de trabajo de -40 a 80°C, suministrada en rollos de 1,50x25 m. | 1.12 | 108.7 | 121.74
mt15pdr300a |  | Ud |  | Grapa, de acero galvanizado, de 6 mm de altura; para la fijación de láminas para el control del vapor. | 5 | 1.09 | 5.45
mt15pdr050d |  | m |  | Cinta autoadhesiva, de polietileno, con adhesivo acrílico sin disolventes, armadura de polietileno y película de separación de papel siliconado, de 0,34 mm de espesor y 100 mm de ancho, rango de temperatura de trabajo de -40 a 80°C, para el sellado en los encuentros de los paneles y para la fijación y el sellado de láminas impermeabilizantes y para el control del vapor, suministrada en rollos de 25 m de longitud. | 1.02 | 134.62 | 137.31
mt15pdr310a |  | Ud |  | Cartucho de 310 ml de cola, a base de polímeros en dispersión acuosa, sin disolventes; para el sellado de láminas para el control del vapor. | 0.17 | 755.29 | 128.4
mt16bab090l |  | m² |  | Panel aislante de capa única, de fibras de madera, de 40 mm de espesor y 1250x600 mm, de superficie lisa y mecanizado lateral recto, resistencia térmica 1,05 m²K/W, conductividad térmica 0,039 W/(mK), densidad 140 kg/m³, Euroclase E de reacción al fuego. | 1.05 | 621.9 | 653
[5 empty] | Subtotal materiales: |  | 1045.9
2 |  |  |  | Mano de obra
mo054 |  | h |  | Oficial instalador de aislantes. | 0.15 | 373.16 | 55.97
mo101 |  | h |  | Medio oficial instalador de aislantes. | 0.124 | 252.15 | 31.27
[5 empty] | Subtotal mano de obra: |  | 87.24
3 |  |  |  | Herramientas
|  | % |  | Herramientas | 2 | 1133.14 | 22.66
Coste de mantenimiento decenal: $u 148,40 en los primeros 10 años. |  |  |  |  | Costos directos (1+2+3): |  | 1155.8