## Hoja 1
REG130 | m | Revestimiento de peldaño de escalera interior, con piezas de gres rústico. Colocación en capa fina.
Revestimiento de peldaño de escalera interior, con piezas de gres rústico, formado por huella con canto redondeado, y tabica, gama media, capacidad de absorción de agua E<3%, con resistencia al deslizamiento media. COLOCACIÓN: en capa fina y mediante encolado simple con adhesivo cementoso mejorado, C2 TE, con deslizamiento reducido y tiempo abierto ampliado. REJUNTADO: con mortero de juntas cementoso mejorado, con absorción de agua reducida y resistencia elevada a la abrasión tipo CG 2 W A, color blanco, en juntas de 2 mm de espesor.
Ítem |  | Unidad | Descripción | Cantidad | Costo unitario | Precio parcial
1 |  |  | Materiales
mt09mcp100d |  | kg | Adhesivo cementoso mejorado, C2 TE, con deslizamiento reducido y tiempo abierto ampliado, color blanco, a base de cemento de alta resistencia, agregados seleccionados, aditivos y resinas sintéticas, para la colocación en capa fina de todo tipo de piezas cerámicas en paramentos verticales interiores y pisos interiores y exteriores. | 1.32 | 15.25 | 20.13
mt18bdr105oc |  | m | Huella de gres rústico con canto redondeado, gama media, capacidad de absorción de agua E<3%, con resistencia al deslizamiento media. | 1.05 | 638.9 | 670.85
mt18bdr106tc |  | m | Tabica de gres rústico, gama media, capacidad de absorción de agua E<3%. | 1.05 | 215.89 | 226.68
mt18acc100a |  | Ud | Kit de crucetas de PVC para garantizar un espesor de las juntas entre piezas de entre 1 y 20 mm, en revestimientos y pisos cerámicos. | 0.052 | 84.25 | 4.38
mt09mcp020bB |  | kg | Mortero de juntas cementoso mejorado, con absorción de agua reducida y resistencia elevada a la abrasión, tipo CG2 W A, color blanco, para juntas de 2 a 15 mm, a base de cemento de alta resistencia, agregados seleccionados, aditivos especiales y pigmentos, con efecto antimoho, antiverdín y preventivo de las eflorescencias, hidrorrepelente, especial para rejuntado de todo tipo de piezas cerámicas y piedras naturales en zonas de proliferación de microorganismos. | 0.053 | 51.16 | 2.71
|  |  |  | Subtotal materiales: |  | 924.75
2 |  |  | Mano de obra
mo023 |  | h | Oficial colocador de pisos. | 0.772 | 393.7 | 303.94
mo061 |  | h | Medio oficial colocador de pisos. | 0.386 | 273.34 | 105.51
|  |  |  | Subtotal mano de obra: |  | 409.45
3 |  |  | Herramientas
|  | % | Herramientas | 2 | 1334.2 | 26.68
|  |  |  | Costos directos (1+2+3): |  | 1360.88