## Hoja 1
RPE010 | m² |  | Revoque de cemento sobre paramento exterior.
Revoque de cemento, a buena vista, aplicado sobre un paramento vertical exterior, acabado superficial rugoso, con mortero de cemento, resistencia a compresión de 3 a 7,5 N/mm², absorción de agua por capilaridad menor de 0,4 kg/m² min½, previa colocación de malla antiálcalis en cambios de material y en los frentes de la losa.
Ítem |  | Unidad |  | Descripción | Cantidad | Costo unitario | Precio parcial
1 |  |  |  | Materiales
mt08aaa010a |  | m³ |  | Agua. | 0.005 | 46.22 | 0.23
mt28mif010e |  | t |  | Mortero industrial para revoque y revoque fino de uso corriente, de cemento, resistencia a compresión de 3 a 7,5 N/mm², absorción de agua por capilaridad menor de 0,4 kg/m² min½, suministrado en sacos. | 0.028 | 1611.78 | 45.13
mt09var030a |  | m² |  | Malla de fibra de vidrio tejida, con impregnación de PVC, de 10x10 mm de luz de malla, antiálcalis, de 115 a 125 g/m² y 500 µm de espesor, para armar revoques tradicionales, revoques y morteros. | 0.21 | 46.66 | 9.8
[5 empty] | Subtotal materiales: |  | 55.16
2 |  |  |  | Equipo
mq06hor010 |  | h |  | Hormigonera eléctrica con una capacidad de amasado de 160 l. | 0.006 | 108.89 | 0.65
[5 empty] | Subtotal equipo: |  | 0.65
3 |  |  |  | Mano de obra
mo020 |  | h |  | Oficial albañil de construcción. | 0.531 | 377.17 | 200.28
mo113 |  | h |  | Peón de construcción. | 0.37 | 252.16 | 93.3
[5 empty] | Subtotal mano de obra: |  | 293.58
4 |  |  |  | Herramientas
|  | % |  | Herramientas | 2 | 349.39 | 6.99
Coste de mantenimiento decenal: $u 60,58 en los primeros 10 años. |  |  |  |  | Costos directos (1+2+3+4): |  | 356.38