## Hoja 1
UTP005 | m² |  | Barrera acústica con paneles metálicos de sectorización.
Barrera acústica de 3 m de altura, 4 m de separación entre columnas, prevista para soportar hasta 225 kg/m² de sobrecarga máxima debida a la acción del viento, realizada con paneles machihembrados de sectorización de acero galvanizado, de 80 mm de espesor y 1150 mm de ancho, formados por cara exterior de chapa microgrecada acabado prelacado, con resistencia media a la corrosión y con resistencia baja a los rayos UV, de 0,5 mm de espesor, alma aislante de lana de roca de densidad media 120 kg/m³ y cara interior de chapa nervada acabado prelacado, de 0,5 mm de espesor, con perforaciones, Euroclase A2-s1, d0 de reacción al fuego, instalados por encaje y deslizamiento sobre columnas de perfil laminado en caliente, soldados a placas de anclaje con pernos, fijadas a zapatas de fundación. El precio no incluye la fundación, las columnas ni los remates.
Ítem |  | Unidad |  | Descripción | Cantidad | Costo unitario | Precio parcial
1 |  |  |  | Materiales
mt12ppa030h |  | m² |  | Panel machihembrado de sectorización de acero galvanizado, de 80 mm de espesor y 1150 mm de ancho, formado por cara exterior de chapa microgrecada acabado prelacado, con resistencia media a la corrosión y con resistencia baja a los rayos UV, de 0,5 mm de espesor, alma aislante de lana de roca de densidad media 120 kg/m³ y cara interior de chapa nervada acabado prelacado, de 0,5 mm de espesor, con perforaciones, Euroclase A2-s1, d0 de reacción al fuego, índice de absorción sonora mayor de 11 db, índice de aislamiento acústico a ruido aéreo mayor de 24 db. | 1 | 1945.3 | 1945.3
[5 empty] | Subtotal materiales: |  | 1945.3
2 |  |  |  | Mano de obra
mo041 |  | h |  | Oficial albañil de construcción de obra civil. | 0.128 | 363.15 | 46.48
mo087 |  | h |  | Medio oficial albañil de construcción de obra civil. | 0.128 | 252.15 | 32.28
[5 empty] | Subtotal mano de obra: |  | 78.76
3 |  |  |  | Herramientas
|  | % |  | Herramientas | 2 | 2024.06 | 40.48
Coste de mantenimiento decenal: $u 206,45 en los primeros 10 años. |  |  |  |  | Costos directos (1+2+3): |  | 2064.54